## Sheet1
Hanskeguide
Denne guiden inneholder de hanskene som ble spesifisert av leverandør i tilbudet. For de kjemikaliene hvor en rute står åpen under hansken, er ikke hansken testet for dette spesifikke kjemikaliet.
Testingen gjøres på RENT kjemikalie - hansken kan ha andre egenskaper når kjemikaliene opptrer i blandinger. Ta kontakt med produktspesialist hos VWR for råd om hvilken hanske du bør bruke, dersom du er i tvil.
Se under tabellen for en oversikt over verdienes betydning | Produktnavn | Hanske KIMTECH SCIENCE SATINPLUS LATEX | Hanske KIMTECH SCIENCE LATEX PFE-XTRA | Hansker VWR latex uten pudder | Hansker Neopren NeoTouch PF 240mm | Hansker Nitril Touch-N-Tuff pudder | Hansker VWR Nitril uten pudder | Hansker Nitril Kimtech Science grønn | Hansker Nitril Purple 240mm u pudder | Hansker Nitril Purple-Xtra 300mm PF | Hansker vinyl VWR med pudder | Hansker vinyl VWR uten pudder | Hansker Neopren NeoTouch PF 290mm | Hansker Butyl ChemTek 350mm 0,35mm | Hansker Neopren Neotop sort 300mm | Hansker Nitril Sol-Vex uflosset 0,28mm | Hansker Nitril Sol-Vex flosset 0,38mm | Hansker Nitril Sol-Vex Premium rød | Hansker Tri-polymer Trionic 517 PF | Hansker latex G3 uten pudder steril
| Produktnummer | 112-1774 112-1775 112-1776 112-1777 112-1778 | 112-1770 112-1771 112-1772 112-1773 | 112-1525 112-1526 112-1527 112-3103 | 112-0027 112-0028 112-0029 112-0030 | 112-0993 112-0994 112-0995 112-0996 | 112-2371 112-2372 112-2373 112-3101 | 112-1787 112-1788 112-1789 112-1790 112-1791 | 112-4845 112-4846 112-4847 112-4848 112-4849 | 112-4862 112-4863 112-4864 112-4865 112-4866 | 112-2391 112-2392 112-2393 | 112-2361 112-2362 112-2363 | 112-0031 112-0032 112-0033 112-0034 | 112-3778 112-3779 112-3780 112-3781 112-3782 | 112-1369 112-2308 112-2309 112-2310 112-2311 | 112-0277 112-0154 112-0278 112-0276 112-0153 | 112-0967 112-1380 112-1381 112-1382 112-0210 112-0966 | 112-0970 112-0971 112-0972 112-0968 112-0969 | 112-0501 112-0502 112-0503 112-0504 112-0500 | 112-4825 112-4826 112-0491 112-4827 112-4828 112-4829 112-4830
Kjemikalie | CAS-nummer | Eksponeringstid uten gjennomtregning | Eksponeringstid uten gjennomtregning | Eksponeringstid uten gjennomtregning | Eksponeringstid uten gjennomtregning | Eksponeringstid uten gjennomtregning | Eksponeringstid uten gjennomtregning | Eksponeringstid uten gjennomtregning | Eksponeringstid uten gjennomtregning | Eksponeringstid uten gjennomtregning | Eksponeringstid uten gjennomtregning | Eksponeringstid uten gjennomtregning | Eksponeringstid uten gjennomtregning | Eksponeringstid uten gjennomtregning | Eksponeringstid uten gjennomtregning | Eksponeringstid uten gjennomtregning | Eksponeringstid uten gjennomtregning | Eksponeringstid uten gjennomtregning | Eksponeringstid uten gjennomtregning | Eksponeringstid uten gjennomtregning
*
Acetic Acid | 64-19-7 | 10% >480 min | 10% >480 min |  | Glacial, 17min |  |  | Glacial 3 min, 10% >480 min | Glacial 8 min, 10% >480 min | Glacial 8 min, 10% >480 min |  |  | Glacial, 17 min |  |  | Glacial, 40 min | Glacial, 53 min |  | 99% 29 min
Aceton | 67-64-1 | <2 min | <2 min | Ikke anbefalt | Ikke anbefalt | <10 min | Ikke anbefalt | 99,8% <2 min | 99,8% <2 min | 99,8% <2 min | Ikke anbefalt | Ikke anbefalt | Ikke anbefalt | >480 min | 9min | <10 min | 7 min | 10 min | 100% 12 min
Acrylamid | 79-06-1 | 40% >480 min | 40% >480 min | 40% >480min | 40% >480 min | >480 min | 40% >480 min | 40% >480min | >480 min | 40% >480min |  |  | 40% >480 min | >480 min | >480 min | >480 min | >480 min |  | 50% <60 min
Citric Acid (monohydrate) | 77-92-9 | >480 min | 30% >480 min |  |  |  |  | 30% >480 min | 30% >480 min | 30% >480 min
Cyclohexane, concentration 99.7% | 110-82-7 | 120 min | 120 min |  | Ikke anbefalt |  |  | 28 min | >480 min | >480 min |  |  | Ikke anbefalt |  |  |  | >480 min | >480 min
Diethylether, concentration 99.9% | 60-29-7 |  | <2 min |  | Ikke anbefalt |  |  | <2 min | <2 min |  |  |  | Ikke anbefalt
Diklormetan (metylenklorid) | 75-09-2 |  |  | Ikke anbefalt | <10 min | <10 min | Ikke anbefalt | 99% <2 min | 99% <2 min | 99% <2 min | Ikke anbefalt | Ikke anbefalt | <10 min | <10 min | <10 min | <10 min | <10 min |  | 99% 4 min
DMSO (dimetylsulfoksid) | 67-68-5 | 99% 59 min | 99% 59 min | Ikke anbefalt <10min | 10 min, splash-protection | <10 min | <10 min | 99% 16 min | 32 min | 32 min | Ikke anbefalt <10 min | Ikke anbefalt <10 min | 10 min, splash-protection | >480 min | >480 min | 120 min | 60-120 min |  | 99% >120 min
Ethanol, concentration 70% | 64-17-5 | <2 min | <2 min |  |  |  |  | 16 min | 42 min | 53 min
Ethanol, concentration 98% | 64-17-5 | <2 min | <2 min |  |  |  |  | 6 min | 20 min | 20 min | [7 empty] | 95% 325min
Ethidiumbromid | 1239-45-8 | 1% >480 min | 1% >480 min | 1% Ikke anbefalt <10min | >480 min | >480 min | >480 min | 1% >480 min | >480 min | 1% >480 min | >480 min | >480 min | >480 min | >480 min | >480 min | >480 min | >480 min |  | >480 min
Ethyl acetate, concentration 99.7% | 141-78-6 | <2 min | <2 min |  | Ikke anbefalt |  |  | <2 min |  |  |  |  | Ikke anbefalt |  |  |  |  | 33 min
Fenol | 108-95-2 |  |  |  | 10-30 min | <10 min | 10% >60 min |  |  |  | 10% Ikke anbefalt | 10% Ikke anbefalt | 10-30 min | >480 min | 10-30 min | 60-120 min | 64 min | 90% 78 min | 85% >60 min
Flussyre (hydrogenfluorid) | 7664-39-3 |  |  |  | 48% 29 min | <10 min | splash 10-30 min | 40% <2 min | 40% <15 min | 40% <15 min |  |  | 48% 29 min | >480 min | >480 min | 60-120 min | 120-240 min | 60% 24 min | 49% >240 min
Formaldehyde, concentration | 50-00-0 | 240 min | 37% 240 min |  | 35% >480 min |  |  | 37% >480 min | 37% >480 min | 37% >480 min |  |  | 35% >480 min
Heptane, concentration 99% | 142-82-5 | <2 min | <2 min |  | < 5 min ikke anbefalt | [7 empty] | < 5 min ikke anbefalt |  |  | >480 min |  | >480 min |  | Ikke anbefalt
Hydrochloric Acid | 7647-01-0 | 37% 30 min | 18% >480 min | 36% >60 min | 37% 101 min | 37% 30-60 min | 36% >480 min | 30% 210 min, 37% 43 min | 30% >480 min, 37% 173 min | 30% >480 min, 37% 173 min | 36% >30 min | 36% >30 min | 37% 101 min | 37% >480 min | 37% >480 min | 37% >480 min | 37% >480 min |  |  | 30% 206 min
Hydrogen peroxide, concentration 30% | 7722-84-1 | 240 min | 240 min |  | >480 min |  |  | 16 min | >480 min | >480 min |  |  | >480 min
Isopropanol | 67-63-0 | 99,5% 8 min | 99,5% 8 min, 70% 36 min | splash <10min | 69 min | 17 min |  | 99,5% 11 min, 70% 27 min | 54 min | 54 min | Ikke anbefalt | Ikke anbefalt | 69 min | 240-480 min | >480 min | >480 min | >480 min | >480 min | 100% 29 min | 70% 18 min
Metanol | 67-56-1 | 99% <2 min | 99% <2 min | Ikke anbefalt <10min | Ikke anbefalt <10min | 1 min | Ikke anbefalt, splash <2 min | Ikke anbefalt, splash <2 min | 7 min | 99% 7 min |  |  | Ikke anbefalt <10min | >480 min | 97 min | 12 min | 28 min | 74 min | 12 min
Natriumazid | 26628-22-8 |  |  |  | >480 min | >480 min | [6 empty] | >480 min | >480 min | >480 min | >480 min | >480 min |  | fast form, >480 min
Nitric acid | 7697-37-2 | 50% 120 min | 50% 120 min | 10% >480min | 70% 29 min |  | 10% >120min | 50% 11 min, 70% <2 min | 50% 60 min, 70% 9 min | 50% 60 min, 70% 9 min | 10% >480min | 10% >480min | 70% 29 min |  |  |  |  | 70% 41 min | 68% >240 min
Potassium hydroxide |  |  |  | 30% 10-30 min | 40% >480 min | 40% >480 min | 30% >480 min | [5 empty] | 40% >480 min | 40% >480 min | 40% >480 min | 40% >480 min | 40% >480 min
SDS (Sodium Dodecyl Sulfat) | 151-21-3 |  |  |  | >480 min | >480 min | [6 empty] | >480 min | >480 min | >480 min | >480 min | >480 min |  | fast form, >480 min
Sodium Hydroxide | 1310-73-2 | 50% >480 min | 50% >480 min | 50% >480 min | 40% >480 min | 10% >480 min | 40% >480 min | 50% >480 min | 50% >480 min | 50% >480 min | 40% >480 min | 40% >480 min |  | 10% >480 min | 10% >480 min | 50% >480 min | 10% >480 min | 50% >480 min | 50% >480 min | 40% >480 min
Sulphuric Acid | 7664-93-9 | 50% >480 min | 50% >480 min |  | 98% 7 min | 98% <10min |  | 50% >480 min, 95% <2 min | 95% 10min | 50% >480 min, 95% <15 min |  |  | 98% 7 min | 98% >480 min | 98% 120-140 min | 98% 49 min | 147 min | 96% 105 min | 96% 41 min | 50% >480 min
Toluene, concentration 99.9% | 108-88-3 | <2 min | <2 min |  | Ikke anbefalt |  |  | <2 min | <2 min | <2 min |  |  | Ikke anbefalt |  |  |  |  | 30 min
Xylene | 1330-20-7 | 99% <2 min | 99% <2 min | Ikke anbefalt | < 10 min | <10 min | Ikke anbefalt | 99% <2 min | 99% <2 min | 99% <2 min | Ikke anbefalt | Ikke anbefalt | < 10 min | <10 min | 8 min | 36 min | 56 min | 83 min | 99% 3 min
Beskyttelsesindex | 0 | 1 | 2 | 3 | 4 | 5 | 6
Eksponeringstid uten gjennomtregning (min) | < 10 | 10-30 | 30-60 | 60-120 | 120-240 | 240-480 | > 480
Bruk | Ikke anbefalt/not recommended | Beskyttelse mot sprut/splash protection |  | Medium beskyttelse/medium protection |  | God beskyttelse/High protection